## 纸箱
纸箱品质仕样书
品名:纸箱
需货方 | 公司名: | 深圳市盛波光电科技有限公司 |  |  | 供货方 | 公司名:
| 责任者: |  |  |  |  | 责任者:
| 日 期： |  |  |  |  | 日 期：
项 目 |  | 单 位 | 规格 |  |  | 试验方法 | 判定基准
1、外观 |  |  | 按客户要求规格执行 |  |  | 目视 | 表面清洁平整、无缺材薄边、切边整齐；粘合搭接舌边宽度≥30mm，涂布均匀充分，无多余胶溢出，粘合牢固
2、尺寸 | 长度 | mm | 按客户要求规格执行 |  |  | 卷尺 | 依据客户指定±2
| 宽度 | mm | 按客户要求规格执行 |  |  | 卷尺 | 依据客户指定±2
| 高度 | mm | 按客户要求规格执行 |  |  | 卷尺 | 依据客户指定±2
3、重量 | 面纸 | g/m2 | 按客户要求规格执行 |  |  | 电子称 | 230
| 瓦楞纸 | g/m2 | 按客户要求规格执行 |  |  | 电子称 | 130~150
| 芯纸 | g/m2 | 按客户要求规格执行 |  |  | 电子称 | 110
4、瓦楞纸箱摇盖测试 |  | 次 | 按客户要求规格执行 |  |  | 目测 | 瓦楞纸箱经先合后开180°往复5次，其面层&里层无裂缝
5、印刷 |  | mm | 按客户要求规格执行 |  |  | 卷尺 | 箱面印刷图字清晰，位置准确
6、纸箱厚度 |  | mm | 按客户要求规格执行 |  |  | 卷尺 | 7~8
7、搭接舌边宽度 |  | mm | 按客户要求规格执行 |  |  | 卷尺 | 纸箱接头钉合搭接舌边宽度35~50mm，粘合搭接舌边宽度不小于30mm
8、楞高要求 |  | mm | AB楞 |  |  | 卷尺 | A楞型楞高4.5mm;B楞型楞高2.5mm
9、压痕线宽度 |  | mm | 按客户要求规格执行 |  |  | 卷尺 | 不得大于17mm,折线居中，不得有破裂或断线，箱壁不得有多余压痕线
10、瓦楞纸板含水率 |  | mm | 11% |  |  | 烤箱 | ±3%
11、防水性测试 | [5 empty] | 目视 | 在纸箱上倒适量水，经时5min后，纸箱表面水不能吸入纸箱内部
12、性能 |  |  | 承重能力 |  |  | 压力机 | ≥300kg
|  |  | 瓦楞纸板含水率 |  |  | 烤箱 | 11%±3%
|  |  | 耐破度 |  |  | 耐破度测定仪 | 牛皮纸板：耐破度平均值1380kPa；A-瓦楞耐破度平均值854kPa;B-瓦楞耐破度平均值1132kPa
13、检 查 |  |  | 检查LOT的构成 | 1 LOT 2pcs抽检
|  |  | 检查单位 | pcs
|  |  | 检查方法 | 全数 · 抽检√
14、检验记录 |  |  | 纳品时报告项目
15、包装方法 |  |  | 5pcs/1箱
16、制品标签 |  |  | 供 货 商： | XXXX公司
|  |  | 物料编码： | 根据物料编号填写
|  |  | 物料名称： | 纸箱
|  |  | 规 格： | 长*宽*高（外尺寸）
|  |  | 数 量： | 25PCS
|  |  | 批 号： | 根据生产日期编号
|  |  | 日 期： | XXXX年XX日XX日
17、质保期 |  |  | 纸箱储存期(阴凉单调处保存，保质期3～12个月)。
18、仓储运输要求 |  |  | 搬运过程中要轻拿、轻放，保持胶袋、纸箱的完好无损。
产品应贮存在整洁、干燥的库房内。
运输过程中要防止强烈碰撞、雨淋。
19、有关品质协议 |  |  | 1.需变更原材料、制造工序或者制造条件时：必须向采购科和品质科提交4M变更版申请书，得到承认后方可进行量产。 2.虽满足仕样书要求，但若引起产品的品质异常，需经双方协议后决定。

## PP、PS板
PS板品质仕样书
品名:PS板
需货方 | 公司名: | 深圳市盛波光电科技有限公司 |  |  |  | 供货方 | 公司名:
| 责任者: | [5 empty] | 责任者:
| 日 期： | [5 empty] | 日 期：
项 目 |  | 单 位 | 规格 |  |  |  | 试验方法 | 判定基准
1.1、尺寸（产品尺寸精确到个位数，如1213*400） | 长度 | mm | 按要求尺寸生产 |  |  |  | CNC（影像测量仪） | -0.3~+0.35
| 宽度 | mm | 按要求尺寸生产 |  |  |  | CNC（影像测量仪） | -0.3~+0.35
1.2、尺寸（产品尺寸精确到小数点后3位,如1213.01*400.45） | 长度 | mm | 按要求尺寸生产 |  |  |  | CNC（影像测量仪） | -0.3~+0.2
| 宽度 | mm | 按要求尺寸生产 |  |  |  | CNC（影像测量仪） | -0.3~+0.2
2、产品厚度0.5mm |  | 测量区间 | 角1 | 角2 | 角3 | 角4 | 厚度测试仪 | 1、四角≦±0.02mm； 2、任意点之差：≤±0.02mm 3、100pcs整齐堆贴，厚度偏差：±2mm
|  | mm | ±0.02 | ±0.02 | ±0.02 | ±0.02
3、直角度 |  | ° | 90°±0.5° |  |  |  | CNC（影像测量仪） | ±0.5°
4、翘 曲 |  | mm | 翘曲±2mm，波浪翘±2mm |  |  |  | 小钢尺 | ±2mm
5、表面外观 |  | / | 1、无异色 2、表面凹痕、划伤、颗粒、凹凸点、脏污、折痕（不可有） |  |  |  | 目测 | 不可有
6、产品洁净度 |  | PC/ft3 | 满足万级无尘室要求 |  |  |  | 尘埃粒子计数器 | 0.3um≦500 0.5um≦500（主要标准） 5um≦50
7、防静电值 |  | KV | 产品表面静电测试 |  |  |  | 静电测试仪 | 静态：0-1.0 KV 动态（堆叠摩擦）：7-8 KV
8、包装方法 |  | 包 | 蓝色静电袋包装，100pcs/包 |  |  |  | 目测
9、性 能 |  | / | 1.高温高湿/低温，检测性能是否发生变化（变形、脆化、尺寸异常等） 高温高湿：60℃/90%RH 中温高湿：40℃/90%RH 低温：-20℃ |  |  |  | 恒温恒湿机 | ①常温/中温高湿：40℃/90%RH，长短边变化﹤±0.02mm； ②低温：-20℃，长短边变化﹤±0.02mm；
|  |  | 2.磨边测试：通过磨边机进行磨边，观察PS板边缘是否有条状碎屑产生，边缘是否出现破损，同时测试产品，看是否对产品产生不良； |  |  |  | 磨边机 | 目视
|  |  | 3.切断测试：切断测试主要针对PS板在转裁过程中是否发生断面碎屑以及断面裂痕； |  |  |  | 切片机 | 目视
10、检 查 |  | 检查LOT的构成 |  | 1 LOT 30pcs抽检
|  | 检查单位 |  | PCS
|  | 检查方法 |  | 全数 · 抽检√
11、检验记录 |  | 纳品时报告项目 |  | 长度、宽度、厚度、静电值、外观、功能
|  | 定期报告项目和报告频度 |  | 长度、宽度、厚度、静电值
12、制品标签 （使用无尘纸标签） |  | 供 货 商： |  | XXXX公司
|  | 物料编码： |  | 根据物料编号填写
|  | 物料名称： |  | PS/PP板
|  | 规 格： |  | 厚*长*宽mm
|  | 数 量： |  | 100PCS
|  | 批 号： |  | 根据生产日期编号
|  | 日 期： |  | XXXX年XX日XX日
13、质保期 |  | 该产品的保证期限决定为交货后半年以内.
14、仓储运输要求 |  | 搬运过程中要轻拿、轻放，保持外包装完好无损。
产品应贮存在整洁、干燥的库房内。
运输过程中要防止强烈碰撞、雨淋。
整体外包装使用静电屏蔽袋；
15、有关品质协议 |  | 1.需变更原材料、制造工序或者制造条件时：必须向采购科和品质科提交4M变更版申请书，得到承认后方可进行量产。 2.虽满足仕样书要求，但若引起产品的品质异常，需经双方协议后决定。

## 绿色胶带
绿色胶带品质仕样书
品名:绿色胶带
需货方 | 公司名: | 深圳市盛波光电科技有限公司 |  |  | 供货方 | 公司名:
| 责任者: |  |  |  |  | 责任者:
| 日 期： |  |  |  |  | 日 期：
项 目 |  | 单 位 | 规格 |  |  | 试验方法 | 判定基准
1.尺寸 | 长度 | mm | 50±0.5 |  |  | 游标卡尺 | 49.5~50.5
| 宽度 | mm | 25±0.5 |  |  | 游标卡尺 | 24.5~25.5
2.产品厚度 |  | 测量区间 | 总厚度 |  |  | 千分尺 | 0.06~0.07mm
|  | mm | 0.06mm
3.产品洁净度 |  | 异物 | 满足万级无尘室要求 |  |  | 尘埃粒子计数器 | 0.3um≦3000 0.5um≦2000（主要标准） 5um≦50
4.防静电值 |  | KV | 产品表面静电测试 |  |  | 静电测试仪 | 0-1.0 KV
5.性能 |  |  | 黏度 |  |  | 目测 | 粘贴离型膜后，经时静置及动态移动无开胶情况
6.外观 |  |  | 外观测试-胶污 |  |  | 目测 | 胶带无残胶，使用不能产生残胶
|  |  | 外观表面平整，无毛刺，颜色均匀 |  |  | 目测 | 外观表面平整，无毛刺，颜色均匀
7.检查 | 检查LOT的构成 |  | 1 LOT 30卷抽检
| 检查单位 |  | 卷
| 检查方法 |  | 全数 · 抽检√
8.检验记录 |  | 纳品时报告项目 |  | 长度、宽度、厚度、静电值、外观、功能
|  | 定期报告项目和报告频度 |  | 长度、宽度、厚度、静电值、外观、功能
10.包装方法 |  |  |  | 100卷/箱
9、制品标签样式 （无尘纸标签） |  | 供 货 商： |  | XXXX公司
|  | 物料编码： |  | 根据物料编号填写
|  | 物料名称： |  | 绿色胶带（胶芯）
|  | 规 格： |  | 厚度*长度*宽度
|  | 数 量： |  | XXXPCS
|  | 批 号： |  | 根据生产日期编号
|  | 日 期： |  | XXXX年XX日XX日
10.质保期 |  | 该产品的保证期限决定为交货后一年以内.
11.仓储运输要求 |  | 搬运过程中要轻拿、轻放，保持胶袋、纸箱的完好无损。
产品应贮存在整洁、干燥的库房内。
运输过程中要防止强烈碰撞、雨淋。
整体外包装使用静电屏蔽袋；
12、有关品质协议 |  | 1.需变更原材料、制造工序或者制造条件时：必须向采购科和品质科提交4M变更版申请书，得到承认后方可进行量产。 2.虽满足仕样书要求，但若引起产品的品质异常，需经双方协议后决定。

## 塑胶卡板
塑胶卡板品质仕样书
品名:塑胶卡板
需货方 | 公司名: | 深圳市盛波光电科技有限公司 |  | 供货方 | 公司名:
| 责任者: |  |  |  | 责任者:
| 日 期： |  |  |  | 日 期：
一、塑胶卡板技术要求
1. | 卡板材质 |  | PP+PE原料生产，表面光滑平整
2. | 卡板承载面 |  | 塑胶卡板承载面加入4条特殊订制的加厚钢管，钢管规格26*12.7*1.5*1040mm嵌入口配套胶塞需胶栓固定。
3. | 卡板静载 |  | 塑胶卡板静载达到6000kg，动载达到1500kg
4. | 卡板网面结构 |  | 塑胶卡板网面结构密布，每条受力筋相隔2-3cm，最宽不超过4cm，防滑橡胶垫不少于8个。
5. | 卡板丝印 |  | 塑胶卡板两侧印白色字体“盛波回收”印字，内容有变更即按订单备注内容印制。
二、规格及产品重量
1. | 产品颜色 |  | 深蓝色（按确认样品颜色为准）
2. | 产品规格 |  | 如：1500*1200*160mm，正负公差5mm
3. | 产品自重 |  | 22.5kg（塑料卡板重量19.7kg，钢管0.7kg/条，共四条2.8kg）最大公差为0.5kg
三、售后服务
1. | 正常使用半年内（6个月）若有损坏，更换比例为1:1（人为损坏除外），正常使用损坏包括载重范围内卡板破裂、变形，
人为损坏是指：超负荷装载搬运，高空跌落，叉车撞击而导致产品破裂、变形等。
2. | 一年后两年内正常使用损坏更换比例为4:1
3. | 后续所以损坏均可以旧换新，更换比例为4:1（即四块旧卡板更换一块全新卡板）
四、来料检查
1. | 检查LOT的构成 |  | 1 LOT 10个抽检
2. | 检查单位 |  | 个
3. | 检查方法 |  | 全数 · 抽检√
五、制品标签样式
供 货 商： |  |  | XXXX公司
物料编码： |  |  | 根据物料编号填写
物料名称： |  |  | 卡板
规 格： |  |  | 长*宽*高
数 量： |  |  | XXXPCS
批 号： |  |  | 根据生产日期编号
日 期： |  |  | XXXX年XX日XX日
六、仓储运输要求
1. | 搬运过程中要轻拿、轻放，保持卡板完好无损。
2. | 产品应贮存在整洁、干燥的库房内。
3. | 运输过程中要防止强烈碰撞、雨淋。
七、有关品质协议
1. | 需变更原材料、制造工序或者制造条件时：必须向采购科和品保科提交4M变更版申请书，得到承认后方可进行量产。
2. | 虽满足仕样书要求，但若引起产品的品质异常，需经双方协议后解决。

## 木卡板
木卡板品质仕样书
品名:木卡板
需货方 | 公司名: | 深圳市盛波光电科技有限公司 |  | 供货方 | 公司名:
| 责任者: |  |  |  | 责任者:
| 日 期： |  |  |  | 日 期：
一、木卡板技术要求
1. | 卡板材质 |  | 木头
2. | 卡板承载面 |  | 整片木板
3. | 卡板下方 |  | 三条木板+合成方块
4. | 卡板丝印 |  | 卡板两侧印蓝色字体“盛波回收/盛波四号线”印字，内容有变更即按订单备注内容印制。
二、规格及产品重量
1. | 产品颜色 |  | 原木色
2. | 产品规格 |  | 根据订单尺寸订做，正负公差5mm
3. | 产品自重 |  | 卡板重量正负1kg
四、来料检查
1. | 检查LOT的构成 |  | 1 LOT 抽检
2. | 检查单位 |  | 个
3. | 检查方法 |  | 全数 · 抽检√
五、制品标签样式
供 货 商： |  |  | XXXX公司
物料编码： |  |  | 根据物料编号填写
物料名称： |  |  | 卡板
规 格： |  |  | 长*宽*高
数 量： |  |  | XXXPCS
批 号： |  |  | 根据生产日期编号
日 期： |  |  | XXXX年XX日XX日
五、仓储运输要求
1. | 搬运过程中要轻拿、轻放，保持卡板完好无损。
2. | 产品应贮存在整洁、干燥的库房内。
3. | 运输过程中要防止强烈碰撞、雨淋。
六、有关品质协议
1. | 需变更原材料、制造工序或者制造条件时：必须向采购科和品保科提交4M变更版申请书，得到承认后方可进行量产。
2. | 虽满足仕样书要求，但若引起产品的品质异常，需经双方协议后解决。

## 免刀沾尘纸卷
免刀粘尘纸卷品质仕样书
品名:免刀粘尘纸卷
需货方 | 公司名: | 深圳市盛波光电科技有限公司 |  |  | 供货方 | 公司名:
| 责任者: |  |  |  |  | 责任者:
| 日 期： |  |  |  |  | 日 期：
项 目 |  | 单 位 | 规格 |  |  | 试验方法 | 判定基准
1、尺寸 | 宽度 | mm | 按客户要求规格执行 |  |  | 卷尺 | 依据客户指定±2
| 内径 | mm | 按客户要求规格执行 |  |  | 游标卡尺 | 76.2
2、粘度 |  | D | 按客户要求规格执行 |  |  | 表面粘度测试仪器 | 650D~700D
2、膜材厚度 |  | μm | 80 |  |  | 数显微米千分尺 | ±2
3、防静电值 |  | KV | 产品表面静电测试 |  |  | 静电测试仪 | 0~1.0KV
4、性能 |  |  | 拉伸强度 | 纵向（MD） |  | 拉力试验机 | MD>=50Mpa
|  |  |  | 横向（TD） |  |  | TD>=100Mpa
|  |  | 断裂伸长率 | 纵向（MD） |  | 拉力试验机 | MD<=200%
|  |  |  | 横向（TD） |  |  | TD<=80%
|  |  | 热收缩率（120℃/5min) | 纵向（MD） |  | 烘箱 | MD<=4.0%
|  |  |  | 横向（TD） |  |  | TD<=2.0%
|  |  | 附着力 |  |  | 百格测试 | 550~650g/25mm
5、外 观 |  |  | 包装方式 |  |  | 目测 | 外包：纸箱包装；内包：塑料袋包装（密封）
|  |  | 白色、无污迹、无杂质、无破损 |  |  | 目测 | 无污迹、无杂质、无破损
|  |  | 解卷测试 |  |  | 目测 | 易剥离
|  |  | 污染性测试（脱胶测试） |  |  | 目测 | 将两块沾尘纸对粘再拉开，看是否容易脱胶
6、上机测试 |  |  | 实验组：供应商样品 对照组：盛波产品 |  |  | 对照 | 上机前比较实验组和对照组的粘性；上机后比较两者的粘性、清洁效果和脱胶程度
7、检 查 |  |  | 检查LOT的构成 | 1 LOT 2pcs抽检
|  |  | 检查单位 | pcs
|  |  | 检查方法 | 全数 · 抽检√
8、检验记录 |  |  | 纳品时报告项目
9、包装方法 |  |  | 1pcs/1箱
10、制品标签 |  |  | 供 货 商： | XXXX公司
|  |  | 物料编码： | 根据物料编号填写
|  |  | 物料名称： | 免刀沾尘纸卷
|  |  | 规 格： | 宽*内径*长*天
|  |  | 数 量： | 25PCS
|  |  | 批 号： | 根据生产日期编号
|  |  | 日 期： | XXXX年XX日XX日
11、质保期 |  |  | 粘尘纸卷储存期(阴凉单调处保存，保质期3～12个月)。
12、仓储运输要求 |  |  | 搬运过程中要轻拿、轻放，保持胶袋、纸箱的完好无损。
产品应贮存在整洁、干燥的库房内。
运输过程中要防止强烈碰撞、雨淋。
13、有关品质协议 |  |  | 1.需变更原材料、制造工序或者制造条件时：必须向采购科和品保科提交4M变更版申请书，得到承认后方可进行量产。 2.虽满足仕样书要求，但若引起产品的品质异常，需经双方协议后解决。

## 丁腈手套
丁腈无粉手套品质仕样书
品名:丁腈手套
需货方 | 公司名: | 深圳市盛波光电科技有限公司 |  |  | 供货方 | 公司名:
| 责任者: |  |  |  |  | 责任者:
| 日 期： |  |  |  |  | 日 期：
项 目 |  | 单 位 | 规格 |  |  | 试验方法 | 判定基准
1、外观 |  |  | 按客户要求规格执行 |  |  | 目测 | 无色差、破洞、脏污、刺激性气味（氯水清洗）；指端有防滑凸点
2、厚度 |  | mm | 按客户要求规格执行 |  |  | 卷尺 | 0.18mm~0.20mm
3、表面静电量 |  | KV | 按客户要求规格执行 |  |  | 静电量测试仪 | 0~0.2
4、表面电阻值 |  | Ω | 按客户要求规格执行 |  |  | 表面电阻测试仪 | 10^8~10^11
5、拉伸强度 |  | MPA | 按客户要求规格执行 |  |  | 拉力试验机 | 老化前>18MPA; 老化后>14MPA;
6、发尘量 |  | 个/平方厘米 | 按客户要求规格执行 |  |  | 液态Particle测量 | LPC <2500个/平方厘米 @ 0.5um
7、落尘量 |  | PC/ft3 | 按客户要求规格执行 |  |  | 落尘量测试仪 | 0.3μm≤500、0.5μm≤500、5μm≤50
8、现场使用 |  |  | 按客户要求规格执行 |  |  |  | 手指处指套双层厚度在0.18mm~0.20mm和有专门的防滑处理，在拿取偏光片时不易滑落；产品穿戴舒适合手，不妨碍工作，穿戴4h无破洞
9、检 查 |  |  | 检查LOT的构成 | 1 LOT 2pcs抽检
|  |  | 检查单位 | pcs
|  |  | 检查方法 | 全数 · 抽检√
10、检验记录 |  |  | 纳品时报告项目
11、包装方法 |  |  | 100pcs/盒；两层透明袋真空包装
12、制品标签 |  |  | 供 货 商： | XXXX公司
|  |  | 物料编码： | 根据物料编号填写
|  |  | 物料名称： | 12寸白色丁腈无尘手套
|  |  | 规 格： | 百级无尘防滑
|  |  | 数 量： | ?PCS
|  |  | 批 号： | 根据生产日期编号
|  |  | 日 期： | XXXX年XX日XX日
13、质保期 |  |  | 储存期(阴凉单调处保存，保质期3～12个月)。
14、仓储运输要求 |  |  | 搬运过程中要轻拿、轻放，保持胶袋、纸箱的完好无损。
产品应贮存在整洁、干燥的库房内。
运输过程中要防止强烈碰撞、雨淋。
15、有关品质协议 |  |  | 1.需变更原材料、制造工序或者制造条件时：必须向采购科和品保科提交4M变更版申请书，得到承认后方可进行量产。 2.虽满足仕样书要求，但若引起产品的品质异常，需经双方协议后解决。

## 无尘布
无尘布品质仕样书
品名:无尘布
需货方 | 公司名: | 深圳市盛波光电科技有限公司 |  |  | 供货方 | 公司名:
| 责任者: |  |  |  |  | 责任者:
| 日 期： |  |  |  |  | 日 期：
项 目 |  | 单 位 | 规格 |  |  | 试验方法 | 判定基准
1、外观 |  |  | 按客户要求规格执行 |  |  | 目测 | 无色差、破洞、脏污、刺激性气味；割边整齐干净、柔软
2、尺寸 | 长度 | mm | 按客户要求规格执行 |  |  | 卷尺 | ±2mm
| 宽度 | mm | 按客户要求规格执行 |  |  | 卷尺 | ±2mm
| 重量 | g/m^2 | 按客户要求规格执行 |  |  | 电子秤 | 150~300
3、抗磨损性测试 |  |  | 按客户要求规格执行 |  |  | 目测 | 拿到外观连续使用2h，不掉纤维和线球
4、吸液量 |  | g/m^2 | 吸液量反映的是单位面积的无尘布的吸收液体的毫升数 |  |  | 电子秤 | 一般不小于400g/m^2
5、吸液速度 |  | s | 吸液速率是指无尘布吸收10ml液体所需的时间 |  |  | 目测 | 一般不大于1s
6、表面静电量 |  | KV | 按客户要求规格执行 |  |  | 静电量测试仪 | 0~0.2
7、落尘量 |  | PC/ft3 | 按客户要求规格执行 |  |  | 落尘量测试仪 | 0.3μm≤500、0.5μm≤500、5μm≤50
8、表面电阻值 |  | Ω | 按客户要求规格执行 |  |  | 表面电阻测试仪 | 10^8~10^11
9、发尘量 |  | 个/平方厘米 | 按客户要求规格执行 |  |  | 液态Particle测量 | LPC <400个/平方厘米 @ 0.5um
10、IC测试 |  | ug/cm^2 | 按客户要求规格执行 |  |  | 表面电阻测试仪 | 一般要求CL≤0.03ug/cm^2;S04^2≤0.03ug/cm^2;N0^(3-)≤0.03ug/cm^2
11、产品使用测试 |  |  | 按客户要求规格执行 |  |  |  | （1）对偏光片清洁效果好，配合有防静电功能（2）溶液吸取良好，不残留水迹（3）摩擦不掉纤维（4）表面柔软，对偏光片无划伤
12、检 查 |  |  | 检查LOT的构成 | 1 LOT 2pcs抽检
|  |  | 检查单位 | pcs
|  |  | 检查方法 | 全数 · 抽检√
13、包装方法 |  |  | 透明塑料袋真空包装
14、制品标签 |  |  | 供 货 商： | XXXX公司
|  |  | 物料编码： | 根据物料编号填写
|  |  | 物料名称： | 无尘布
|  |  | 规 格： | 长*宽*厚
|  |  | 数 量： | ?PCS
|  |  | 批 号： | 根据生产日期编号
|  |  | 日 期： | XXXX年XX日XX日
15、质保期 |  |  | 无尘布储存期(阴凉单调处保存，保质期3～12个月)。
16、仓储运输要求 |  |  | 搬运过程中要轻拿、轻放，保持胶袋、纸箱的完好无损。
产品应贮存在整洁、干燥的库房内。
运输过程中要防止强烈碰撞、雨淋。
17、有关品质协议 |  |  | 1.需变更原材料、制造工序或者制造条件时：必须向采购科和品保科提交4M变更版申请书，得到承认后方可进行量产。 2.虽满足仕样书要求，但若引起产品的品质异常，需经双方协议后解决。

## 粘尘垫
粘尘垫品质仕样书
品名:粘尘垫
需货方 | 公司名: | 深圳市盛波光电科技有限公司 |  |  | 供货方 | 公司名:
| 责任者: |  |  |  |  | 责任者:
| 日 期： |  |  |  |  | 日 期：
项 目 |  | 单 位 | 规格 |  |  | 试验方法 | 判定基准
1、外观 |  |  | 按客户要求规格执行 |  |  | 目测 | 粘尘垫表面平整，无褶皱、脏污、气泡；一角有数字标签（30页/片）；第一层是无胶PE透明膜+29层涂胶PE膜(通常是天蓝色，其他颜色可定做)+1层涂胶双面PE天蓝色保护膜复合而成的
2、尺寸 |  | mm | 900mm*600mm |  |  | 卷尺 | ±2mm
3、厚度 |  | mm | 0.035 |  |  | 厚度测试仪 | ±0.005mm
4、重量 |  | g | 480g |  |  | 电子秤 | ±20g
纵向拉伸强度 |  | MPA | 20 |  |  | 拉力试验机 | ≥10
横向拉伸强度 |  | MPA | 17 |  |  | 拉力试验机 | ≥8
纵向断裂伸长率 |  | % | 210 |  |  | 拉力试验机 | ≥150
横向断裂伸长率 |  | % | 255 |  |  | 拉力试验机 | ≥200
初粘力 |  | g/25mm | 500 |  |  | 表面粘度测试仪器 | ±10
持粘性 |  | MIN | 1440 |  |  | 时钟
5、粘度 |  | D | 按客户要求规格执行 |  |  | 表面粘度测试仪器 | 800D~1000D
8、现场使用 |  |  | 按客户要求规格执行 |  |  |  | 粘尘垫黏贴牢固后用脚踩踏无脱落；小推车轮子脏污和人员鞋底脏污都可以粘到粘尘垫上面；单张撕除无破损，无粘连第二张
9、检 查 |  |  | 检查LOT的构成 | 1 LOT 2pcs抽检
|  |  | 检查单位 | pcs
|  |  | 检查方法 | 全数 · 抽检√
11、包装方法 |  |  | 包装:每盒8或10张装
12、制品标签 |  |  | 供 货 商： | XXXX公司
|  |  | 物料编码： | 根据物料编号填写
|  |  | 物料名称： | 粘尘垫
|  |  | 规 格： | 长*宽*粘度
|  |  | 数 量： | ?PCS
|  |  | 批 号： | 根据生产日期编号
|  |  | 日 期： | XXXX年XX日XX日
13、质保期 |  |  | 储存期(阴凉单调处保存，保质期3～12个月)。
14、仓储运输要求 |  |  | 搬运过程中要轻拿、轻放，保持胶袋、纸箱的完好无损。
产品应贮存在整洁、干燥的库房内。
运输过程中要防止强烈碰撞、雨淋。
15、有关品质协议 |  |  | 1.需变更原材料、制造工序或者制造条件时：必须向采购科和品保科提交4M变更版申请书，得到承认后方可进行量产。 2.虽满足仕样书要求，但若引起产品的品质异常，需经双方协议后解决。